## Sheet1
预制混凝土构件合格证
工程名称：<项目名称> 生产企业：<企业名称> | [11 empty] | 合格证编号： |  | 20191221462
序号 | 种类 | 构件编号 | 楼栋 | 楼层 | 混凝土浇筑日期 | 构件尺寸 | 重量（t) | 原材料 | 钢筋制安 | 混凝土强度 | 出厂回弹强度达到设计要求（%） | 外观质量 | 尺寸偏差mm | 预埋件 | 结合面 | 产品标识 | 结论
1 | YTQ | 1YTQ1DL | 2# | 17F | 2019-11-23 | 3500*2800*200 | 2.01 | 合格 | 合格 | C30 | 100% | 合格 | ±4 | 合格 | 合格 | 合格 | 合格
执行标准 |  |  | 《装配整体式建筑预制混凝土构件制作与验收规范》DB34/T 5033-2015 | [9 empty] | 企业盖章
专业质检员（签章） | [6 empty] | 审批人（签章）